## Sheet1
test_time | test_temperature | fbg | improvement | original_ctwl | original_peak | original_T_depth | L | power_ctwl | power_peak | erase_time | regenerate_time | rfbg_thresh | rfbg_ctwl | rfbg_T_depth | regeneration-process | temp_check_circles | temperature_sensitivity_coefficient1 | temperature_sensitivity_coefficient2 | error_1-2 | temperature_sensitivity_coefficient3 | error_1-3 | error_2-3
实验时间 | 实验温度 | 光纤种类 | 实验改进 | 初始波长 | 初始峰值 | 初始透射深度 | 栅区 | 拉直后波长 | 拉直后峰值 | 擦除 | 再生时间 | 再生后反射峰强度 | 再生后中心波长 | 再生后透射深度 | 再生实验方案 | 温度特性循环次数 | 温度灵敏系数1 | 温度灵敏系数2 | 由1到2误差 | 温度灵敏系数3 | 由1到3误差 | 由2到3误差
2022-07-11 | 850 | PolyimideSMF28E | 再生时间过短 | 1535.393 | 43405.961 | 49 | 12 | 1536.036 | 66153.124 | 1h29min | 1h32min | 3306.892 | 1536.2622 | 1.702 | 30min—2h+2.5h保温—自然降温 | 3（350-750）
2022-08-29 | 850 | PolyimideSMF28E | 再生时间改为11h | 1535.393 |  | 49 | 12 |  | 52566.532 | 1h24min | 1h25min | 9409.306 | 1538.6513 | 1.1388 | 30min—11h保温—自然降温 | 3（350-750）
20220728 | 900 | PolyimideSMF28E | 中心波长范围到1552 | 1534.78 | 71519.862 | 45 | 12 | 1536.196 | 71519.862 | 32min | 34min | 9230.384 | 1551.70517 | 3.5784 | 30min—11h保温—自然降温 | 3（350-850）
20220823 | 1000 | H1060—丙酸乙酯 |  | 1534.2 | 50431.232 | 49 | 7 | 1535.704 | 52566.532 | 21min | 3h | 4669.385 | 1534.0552 | 0.1506 | 30min-2h保温-4h到600-自然降温 | 3（350-950）
20220/9/22 | 850（N2） | H1060—丙酸乙酯
PolyimideSMF28E
20220905 | 1000 | H1060—丙酸乙酯 | 中心波长范围到1552
PolyimideSMF28E